## ИНТЕРВАЛЫ
ПОЯСНИТЕЛЬНАЯ ЗАПИСКА
по результатам исследований магнитным интроскопом ТМС-117_2
В результате проведенных исследований интроскопом ТМС-117_2 были выявлены дефекты обсадной колонны, которые отличаются по размерам и глубине поражения колонны. По специальным программам проведена оценка площади и максимальной потери металла для каждого из выявленных дефектов. Полученные по результатам обработки сведения о дефектах представлены в виде таблицы.
Данные по интервалам трубок
глубина поражения 0%-39%
глубина поражения 40%-59%
№ трубки | Интервал, м |  | Длина трубки,м | Длина муфты,см | Межтрубн. зазор,см | Количество дефектов с глубиной поражения, шт |  |  |  | Площадь поражения, % | Примечание | глубина поражения 60%-79%
| Кровля | Подошва |  |  |  | 0%-39% | 40%-59% | 60%-79% | 80%-100% |  |  | глубина поражения 80%-100%
1 | 8.1725 | 9.428 | 1.2555 | - | - | 0 | 0 | 0 | 0 | 0.0%
2 | 9.428 | 20.449 | 11.021 | 24.00007 | 2.499962 | 36 | 0 | 0 | 0 | 0.1%
3 | 20.449 | 31.183 | 10.734 | 24.20006 | 2.499962 | 0 | 0 | 0 | 0 | 0.0%
4 | 31.183 | 41.929 | 10.746 | 23.99998 | 2.499962 | 0 | 0 | 0 | 0 | 0.0%
5 | 41.929 | 52.679 | 10.75 | 23.7999 | 2.799988 | 0 | 0 | 0 | 0 | 0.0%
6 | 52.679 | 63.384 | 10.705 | 23.7999 | 2.999878 | 0 | 0 | 0 | 0 | 0.0%
7 | 63.384 | 74.216 | 10.832 | 22.80006 | 2.999878 | 0 | 0 | 0 | 0 | 0.0%
8 | 74.216 | 84.9605 | 10.7445 | 22.20001 | 2.999878 | 0 | 0 | 0 | 0 | 0.0%
9 | 84.9605 | 95.734 | 10.7735 | 25.49973 | 2.500153 | 1 | 0 | 0 | 0 | менее 0.1%
10 | 95.734 | 106.571 | 10.837 | 22.79968 | 2.700043 | 0 | 0 | 0 | 0 | 0.0%
11 | 106.571 | 117.29 | 10.719 | 24.20044 | 2.999878 | 0 | 0 | 0 | 0 | 0.0%
12 | 117.29 | 128.294 | 11.004 | 24.00055 | 3.000641 | 0 | 0 | 0 | 0 | 0.0%
13 | 128.294 | 139.013 | 10.719 | 24.19891 | 2.500916 | 0 | 0 | 0 | 0 | 0.0%
14 | 139.013 | 149.74751 | 10.73451 | 23.0011 | 2.999878 | 0 | 0 | 0 | 0 | 0.0%
15 | 149.74751 | 160.50401 | 10.7565 | 23.50006 | 2.999878 | 0 | 0 | 0 | 0 | 0.0%
16 | 160.50401 | 171.445 | 10.94099 | 24.80011 | 2.999878 | 0 | 0 | 0 | 0 | 0.0%
17 | 171.445 | 182.23901 | 10.79401 | 24.00055 | 2.500916 | 5 | 0 | 0 | 0 | менее 0.1%
18 | 182.23901 | 193.034 | 10.79499 | 24.80011 | 2.69928 | 5 | 0 | 0 | 0 | менее 0.1%
19 | 193.034 | 203.889 | 10.855 | 23.19946 | 2.400208 | 68 | 0 | 0 | 0 | 0.1%
20 | 203.889 | 214.905 | 11.016 | 24.19891 | 2.999878 | 1 | 0 | 0 | 0 | менее 0.1%
21 | 214.905 | 225.89 | 10.985 | 24.5 | 2.49939 | 1 | 0 | 0 | 0 | менее 0.1%
22 | 225.89 | 236.2725 | 10.3825 | 23.99902 | 2.999878 | 6 | 0 | 0 | 0 | менее 0.1%
23 | 236.2725 | 246.1905 | 9.918 | 24.10126 | 2.999878 | 0 | 0 | 0 | 0 | 0.0%
24 | 246.1905 | 256.57399 | 10.38349 | 24.50104 | 2.400208 | 4 | 0 | 0 | 0 | менее 0.1%
25 | 256.57399 | 267.418 | 10.84401 | 23.80066 | 2.697754 | 0 | 0 | 0 | 0 | 0.0%
26 | 267.418 | 278.6265 | 11.2085 | 22.99805 | 2.89917 | 0 | 0 | 0 | 0 | 0.0%
27 | 278.6265 | 289.63651 | 11.01001 | 23.69995 | 2.999878 | 0 | 0 | 0 | 0 | 0.0%
28 | 289.63651 | 300.67749 | 11.04098 | 24.2981 | 2.301025 | 0 | 0 | 0 | 0 | 0.0%
29 | 300.67749 | 311.26251 | 10.58502 | 24.49951 | 2.999878 | 0 | 0 | 0 | 0 | 0.0%
30 | 311.26251 | 322.242 | 10.97949 | 24.49951 | 2.49939 | 0 | 0 | 0 | 0 | 0.0%
31 | 322.242 | 333.2655 | 11.0235 | 23.99902 | 2.801514 | 0 | 0 | 0 | 0 | 0.0%
32 | 333.2655 | 344.25 | 10.9845 | 23.49854 | 2.49939 | 1 | 0 | 0 | 0 | менее 0.1%
33 | 344.25 | 354.96899 | 10.71899 | 22.99805 | 2.301025 | 0 | 0 | 0 | 0 | 0.0%
34 | 354.96899 | 365.97749 | 11.0085 | 24.20044 | 2.301025 | 0 | 0 | 0 | 0 | 0.0%
35 | 365.97749 | 376.9415 | 10.96401 | 23.50159 | 2.801514 | 0 | 0 | 0 | 0 | 0.0%
36 | 376.9415 | 387.90651 | 10.96501 | 23.69995 | 2.801514 | 0 | 0 | 0 | 0 | 0.0%
37 | 387.90651 | 398.8165 | 10.90999 | 23.30017 | 2.301025 | 10 | 0 | 0 | 0 | менее 0.1%
38 | 398.8165 | 409.815 | 10.9985 | 21.698 | 2.49939 | 1 | 1 | 0 | 0 | менее 0.1%
39 | 409.815 | 420.804 | 10.989 | 23.99902 | 3.29895 | 0 | 0 | 0 | 0 | 0.0%
40 | 420.804 | 431.963 | 11.159 | 24.80164 | 1.998901 | 0 | 0 | 0 | 0 | 0.0%
41 | 431.963 | 442.74001 | 10.77701 | 23.0011 | 2.297974 | 0 | 0 | 0 | 0 | 0.0%
42 | 442.74001 | 453.5625 | 10.82249 | 23.59924 | 2.999878 | 0 | 0 | 0 | 0 | 0.0%
43 | 453.5625 | 464.3725 | 10.81 | 23.49854 | 2.301025 | 1 | 0 | 0 | 0 | менее 0.1%
44 | 464.3725 | 475.19749 | 10.82499 | 24.49951 | 2.297974 | 0 | 0 | 0 | 0 | 0.0%
45 | 475.19749 | 486.2325 | 11.03501 | 23.09875 | 2.49939 | 2 | 0 | 0 | 0 | менее 0.1%
46 | 486.2325 | 497.2415 | 11.009 | 22.50061 | 2.502441 | 0 | 0 | 0 | 0 | 0.0%
47 | 497.2415 | 508.29399 | 11.05249 | 23.30017 | 2.502441 | 5 | 0 | 0 | 0 | менее 0.1%
48 | 508.29399 | 519.548 | 11.25401 | 23.80066 | 2.301025 | 1 | 0 | 0 | 0 | менее 0.1%
49 | 519.548 | 530.3205 | 10.7725 | 24.00513 | 2.496338 | 0 | 0 | 0 | 0 | 0.0%
50 | 530.3205 | 541.28198 | 10.96148 | 24.49951 | 2.801514 | 1 | 0 | 0 | 0 | менее 0.1%
51 | 541.28198 | 552.17648 | 10.8945 | 24.40186 | 2.496338 | 0 | 0 | 0 | 0 | 0.0%
52 | 552.17648 | 563.18799 | 11.01151 | 24.2981 | 2.398682 | 2 | 0 | 0 | 0 | менее 0.1%
53 | 563.18799 | 574.20651 | 11.01852 | 23.99902 | 2.996826 | 0 | 0 | 0 | 0 | 0.0%
54 | 574.20651 | 585.00049 | 10.79398 | 24.2981 | 3.00293 | 0 | 0 | 0 | 0 | 0.0%
55 | 585.00049 | 595.83652 | 10.83603 | 24.49951 | 2.703857 | 1 | 0 | 0 | 0 | менее 0.1%
56 | 595.83652 | 606.655 | 10.81848 | 23.69995 | 2.801514 | 0 | 0 | 0 | 0 | 0.0%
57 | 606.655 | 617.70752 | 11.05252 | 24.60327 | 2.996826 | 0 | 0 | 0 | 0 | 0.0%
58 | 617.70752 | 628.66898 | 10.96146 | 24.49951 | 2.502441 | 2 | 0 | 0 | 0 | менее 0.1%
59 | 628.66898 | 639.22153 | 10.55255 | 23.19946 | 2.496338 | 0 | 0 | 0 | 0 | 0.0%
60 | 639.22153 | 650.30151 | 11.07998 | 23.69995 | 2.801514 | 0 | 0 | 0 | 0 | 0.0%
61 | 650.30151 | 661.284 | 10.98249 | 23.30322 | 2.502441 | 0 | 0 | 0 | 0 | 0.0%
62 | 661.284 | 672.078 | 10.794 | 24.8046875 | 2.502441 | 0 | 0 | 0 | 0 | 0.0%
63 | 672.078 | 682.3205 | 10.2425 | 21.99707 | 2.502441 | 5 | 0 | 0 | 0 | менее 0.1%
64 | 682.3205 | 693.05399 | 10.73349 | 24.49951 | 2.001953125 | 0 | 0 | 0 | 0 | 0.0%
65 | 693.05399 | 703.97998 | 10.92599 | 23.79761 | 2.502441 | 0 | 0 | 0 | 0 | 0.0%
66 | 703.97998 | 714.94901 | 10.96903 | 25 | 2.996826 | 0 | 0 | 0 | 0 | 0.0%
67 | 714.94901 | 725.90399 | 10.95498 | 24.79858 | 2.502441 | 0 | 0 | 0 | 0 | 0.0%
68 | 725.90399 | 736.85901 | 10.95502 | 22.80273 | 3.00293 | 0 | 0 | 0 | 0 | 0.0%
69 | 736.85901 | 747.78552 | 10.92651 | 23.80371 | 2.697754 | 0 | 0 | 0 | 0 | 0.0%
70 | 747.78552 | 758.54401 | 10.75849 | 25.50049 | 2.996826 | 0 | 0 | 0 | 0 | 0.0%
71 | 758.54401 | 769.3205 | 10.77649 | 22.20459 | 2.996826 | 6 | 0 | 0 | 0 | менее 0.1%
72 | 769.3205 | 780.02499 | 10.70449 | 22.49756 | 3.00293 | 1 | 0 | 0 | 0 | менее 0.1%
73 | 780.02499 | 790.66998 | 10.64499 | 23.00415 | 2.502441 | 0 | 0 | 0 | 0 | 0.0%
74 | 790.66998 | 801.3215 | 10.65152 | 23.99902 | 2.197265625 | 0 | 0 | 0 | 0 | 0.0%
75 | 801.3215 | 812.229 | 10.9075 | 23.69995 | 3.00293 | 0 | 0 | 0 | 0 | 0.0%
76 | 812.229 | 823.3255 | 11.0965 | 24.5 | 3 | 2 | 0 | 0 | 0 | менее 0.1%
77 | 823.3255 | 834.13 | 10.8045 | 24.49951 | 3.00293 | 0 | 0 | 0 | 0 | 0.0%
78 | 834.13 | 844.67499 | 10.54499 | 22.99805 | 3.00293 | 0 | 0 | 0 | 0 | 0.0%
79 | 844.67499 | 855.58051 | 10.90552 | 23.99902 | 2.996826 | 0 | 0 | 0 | 0 | 0.0%
80 | 855.58051 | 866.47375 | 10.89324 | 24.49951 | 2.496338 | 0 | 0 | 0 | 0 | 0.0%
81 | 866.47375 | 877.36899 | 10.89524 | 22.25342 | 3.375244 | 0 | 0 | 0 | 0 | 0.0%
82 | 877.36899 | 888.20801 | 10.83902 | 24.20044 | 2.496338 | 0 | 0 | 0 | 0 | 0.0%
83 | 888.20801 | 898.845 | 10.63699 | 23.99902 | 3.00293 | 0 | 0 | 0 | 0 | 0.0%
84 | 898.845 | 909.70401 | 10.85901 | 23.00415 | 2.496338 | 0 | 0 | 0 | 0 | 0.0%
85 | 909.70401 | 920.043 | 10.33899 | 24.5 | 2.404785 | 0 | 0 | 0 | 0 | 0.0%
86 | 920.043 | 930.9115 | 10.8685 | 24.5 | 2.496338 | 0 | 0 | 0 | 0 | 0.0%
87 | 930.9115 | 941.33398 | 10.42248 | 22.70508 | 2.496338 | 1 | 0 | 0 | 0 | менее 0.1%
88 | 941.33398 | 952.15302 | 10.81904 | 21.80176 | 2.496338 | 0 | 0 | 0 | 0 | 0.0%
89 | 952.15302 | 962.73898 | 10.58596 | 22.99805 | 2.502441 | 0 | 0 | 0 | 0 | 0.0%
90 | 962.73898 | 973.58902 | 10.85004 | 23.19946 | 2.301025 | 1 | 0 | 0 | 0 | менее 0.1%
91 | 973.58902 | 984.44751 | 10.85849 | 22.19849 | 2.398682 | 0 | 0 | 0 | 0 | 0.0%
92 | 984.44751 | 995.06149 | 10.61398 | 22.49756 | 2.801514 | 10 | 0 | 0 | 0 | менее 0.1%
93 | 995.06149 | 1005.534 | 10.47251 | 22.69897 | 3.00293 | 0 | 0 | 0 | 0 | 0.0%
94 | 1005.534 | 1016.29248 | 10.75848 | 23.80371 | 2.697754 | 0 | 0 | 0 | 0 | 0.0%
95 | 1016.29248 | 1027.31403 | 11.02155 | 23.49854 | 2.79541 | 0 | 0 | 0 | 0 | 0.0%
96 | 1027.31403 | 1038.28149 | 10.96746 | 22.20459 | 2.294921875 | 0 | 0 | 0 | 0 | 0.0%
97 | 1038.28149 | 1049.23499 | 10.9535 | 23.70605 | 2.709961 | 1 | 0 | 0 | 0 | менее 0.1%
98 | 1049.23499 | 1060.1795 | 10.94451 | 22.99805 | 2.502441 | 0 | 0 | 0 | 0 | 0.0%
99 | 1060.1795 | 1071.02502 | 10.84552 | 24.49951 | 2.990723 | 4 | 0 | 0 | 0 | менее 0.1%
100 | 1071.02502 | 1081.78296 | 10.75794 | 22.99805 | 2.697754 | 0 | 0 | 0 | 0 | 0.0%
101 | 1081.78296 | 1092.52002 | 10.73706 | 21.99707 | 2.294921875 | 1 | 0 | 0 | 0 | менее 0.1%
102 | 1092.52002 | 1103.388 | 10.86798 | 23.99902 | 2.001953125 | 4 | 0 | 0 | 0 | менее 0.1%
103 | 1103.388 | 1114.12555 | 10.73755 | 23.01025 | 2.502441 | 0 | 0 | 0 | 0 | 0.0%
104 | 1114.12555 | 1124.86151 | 10.73596 | 23.49854 | 2.502441 | 2 | 0 | 0 | 0 | менее 0.1%
105 | 1124.86151 | 1135.61401 | 10.7525 | 22.69287 | 2.502441 | 1 | 0 | 0 | 0 | менее 0.1%
106 | 1135.61401 | 1146.54401 | 10.93 | 21.80176 | 2.307129 | 0 | 0 | 0 | 0 | 0.0%
107 | 1146.54401 | 1157.33746 | 10.79345 | 24.20654 | 2.79541 | 0 | 0 | 0 | 0 | 0.0%
108 | 1157.33746 | 1168.01752 | 10.68006 | 24.49951 | 2.197265625 | 0 | 0 | 0 | 0 | 0.0%
109 | 1168.01752 | 1178.75903 | 10.74151 | 22.49756 | 2.490234375 | 1 | 0 | 0 | 0 | менее 0.1%
110 | 1178.75903 | 1189.73553 | 10.9765 | 24.8046875 | 2.600098 | 0 | 0 | 0 | 0 | 0.0%
111 | 1189.73553 | 1200.505 | 10.76947 | 24.49951 | 2.197265625 | 0 | 0 | 0 | 0 | 0.0%
112 | 1200.505 | 1211.11151 | 10.60651 | 22.99805 | 2.502441 | 1 | 0 | 0 | 0 | менее 0.1%
113 | 1211.11151 | 1221.90546 | 10.79395 | 22.69287 | 2.502441 | 0 | 0 | 0 | 0 | 0.0%
114 | 1221.90546 | 1232.9895 | 11.08404 | 24.49951 | 3.00293 | 1 | 0 | 0 | 0 | менее 0.1%
115 | 1232.9895 | 1243.78754 | 10.79804 | 21.89941 | 2.79541 | 0 | 0 | 0 | 0 | 0.0%
116 | 1243.78754 | 1254.59998 | 10.81244 | 22.49756 | 2.502441 | 1 | 0 | 0 | 0 | менее 0.1%
117 | 1254.59998 | 1265.63647 | 11.03649 | 23.99902 | 2.79541 | 2 | 0 | 0 | 0 | менее 0.1%
118 | 1265.63647 | 1276.32245 | 10.68598 | 23.70605 | 3.00293 | 3 | 0 | 0 | 0 | менее 0.1%
119 | 1276.32245 | 1286.92401 | 10.60156 | 23.49854 | 2.490234375 | 6 | 0 | 0 | 0 | менее 0.1%
120 | 1286.92401 | 1297.99805 | 11.07404 | 24.20654 | 2.404785 | 3 | 0 | 0 | 0 | менее 0.1%
121 | 1297.99805 | 1309.04651 | 11.04846 | 23.99902 | 2.79541 | 0 | 0 | 0 | 0 | 0.0%
122 | 1309.04651 | 1319.94897 | 10.90246 | 22.29004 | 2.404785 | 0 | 0 | 0 | 0 | 0.0%
123 | 1319.94897 | 1330.67151 | 10.72254 | 24.19434 | 2.490234375 | 0 | 0 | 0 | 0 | 0.0%
124 | 1330.67151 | 1341.35651 | 10.685 | 22.70508 | 2.502441 | 3 | 0 | 0 | 0 | менее 0.1%
125 | 1341.35651 | 1352.33398 | 10.97747 | 22.69287 | 3.00293 | 0 | 0 | 0 | 0 | 0.0%
126 | 1352.33398 | 1363.33649 | 11.00251 | 21.80176 | 2.502441 | 0 | 0 | 0 | 0 | 0.0%
127 | 1363.33649 | 1374.23749 | 10.901 | 23.30322 | 2.502441 | 0 | 0 | 0 | 0 | 0.0%
128 | 1374.23749 | 1384.995 | 10.75751 | 21.49658 | 2.807617 | 0 | 0 | 0 | 0 | 0.0%
129 | 1384.995 | 1395.68353 | 10.68853 | 23.99902 | 2.197265625 | 2 | 0 | 0 | 0 | менее 0.1%
130 | 1395.68353 | 1406.51648 | 10.83295 | 24.3042 | 2.502441 | 0 | 0 | 0 | 0 | 0.0%
131 | 1406.51648 | 1417.50653 | 10.99005 | 22.70508 | 2.197265625 | 0 | 0 | 0 | 0 | 0.0%
132 | 1417.50653 | 1428.48749 | 10.98096 | 23.30322 | 2.697754 | 0 | 0 | 0 | 0 | 0.0%
133 | 1428.48749 | 1439.34802 | 10.86053 | 23.49854 | 3.796387 | 0 | 0 | 0 | 0 | 0.0%
134 | 1439.34802 | 1450.28601 | 10.93799 | 22.99805 | 2.502441 | 1 | 0 | 0 | 0 | менее 0.1%
135 | 1450.28601 | 1461.12152 | 10.83551 | 24.19434 | 2.990723 | 1 | 0 | 0 | 0 | менее 0.1%
136 | 1461.12152 | 1472.00897 | 10.88745 | 23.30322 | 3.00293 | 0 | 0 | 0 | 0 | 0.0%
137 | 1472.00897 | 1482.945 | 10.93603 | 24.5 | 3.00293 | 0 | 0 | 0 | 0 | 0.0%
138 | 1482.945 | 1494.13375 | 11.18875 | 23.49854 | 3 | 0 | 0 | 0 | 0 | 0.0%
139 | 1494.13375 | 1504.75125 | 10.6175 | 23.25439 | 3 | 1 | 0 | 0 | 0 | менее 0.1%
140 | 1504.75125 | 1515.485 | 10.73375 | 24.5 | 3 | 0 | 0 | 0 | 0 | 0.0%
141 | 1515.485 | 1526.115 | 10.63 | 24.5 | 3.00293 | 24 | 0 | 0 | 0 | 0.2%
142 | 1526.115 | 1536.82898 | 10.71398 | 24 | 3.00293 | 35 | 0 | 0 | 0 | 0.4%
143 | 1536.82898 | 1547.59149 | 10.76251 | 23.19336 | 2.79541 | 41 | 4 | 1 | 2 | 1.6%
144 | 1547.59149 | 1558.38251 | 10.79102 | 24.3042 | 2.502441 | 178 | 12 | 4 | 5 | 1.9%
145 | 1558.38251 | 1569.2475 | 10.86499 | 24.49951 | 2.990723 | 107 | 8 | 2 | 0 | 0.3%
146 | 1569.2475 | 1580.03046 | 10.78296 | 22.49756 | 2.807617 | 202 | 4 | 0 | 0 | 0.4%
147 | 1580.03046 | 1590.8775 | 10.84704 | 21.49658 | 3.00293 | 291 | 15 | 0 | 0 | 0.7%
148 | 1590.8775 | 1601.63904 | 10.76154 | 24.49951 | 2.197265625 | 106 | 9 | 0 | 0 | 0.8%
149 | 1601.62875 | 1612.60625 | 10.9775 | 24.54463 | 2.758789 | 171 | 9 | 2 | 0 | 0.4%
150 | 1612.60625 | 1623.52875 | 10.9225 | 24.25537 | 3 | 218 | 5 | 0 | 0 | 0.5%
151 | 1623.5 | 1634.414 | 10.914 | 23.99902 | 3 | 62 | 4 | 0 | 0 | 0.1%
152 | 1634.414 | 1645.242 | 10.82751 | 23.7915 | 2.502441 | 160 | 5 | 3 | 1 | 1.0%
153 | 1645.242 | 1647.7 | 2.5 | 23.69385 | 2.502441 | 61 | 1 | 1 | 0 | 1.0%

## 1 трубка
Амплитудно-цветовая развертка интервала |  | №1. Интервал, м : 8.2 : 9.4 (1.3 м)
512755.0 кв.мм - общая площадь внутренней стенки колонны
0.0 кв.мм (0.0%) площади подвержено коррозии
|  | Начальн. глубина м | Длина мм | Пло- щадь кв.мм | Max. потеря мет.,% | Кол-во деф. шт | Примеч.
Амплитудно-цветовая гамма толщины
- | [7 empty] | Примечания:
0
+
8.2 м | 9.4 м

## 17 трубка
Амплитудно-цветовая развертка интервала |  | №17. Интервал, м : 171.4 : 182.2 (10.8 м)
4408349.7 кв.мм - общая площадь внутренней стенки колонны
279.6 кв.мм (менее 0.1%) площади подвержено коррозии
|  | Начальн. глубина м | Длина мм | Пло- щадь кв.мм | Max. потеря мет.,% | Кол-во деф. шт | Примеч.
|  | 181.795 | 4 | 12 | 6 | 1
|  | 182.05 | 4 | 82 | 5 | 1
|  | 182.06 | 6 | 82 | 5 | 1
|  | 182.065 | 20 | 89 | 8 | 1
|  | 182.085 | 5 | 12 | 5 | 1
потеря
металла
0%-59%
60%-100%
Суммарная потеря металла интервала по каналам
Параметры муфтового соединения (171.4 м)
[8 empty] | Длина муфты: | 24.0 см
[8 empty] | Межтрубный зазор: | 2.5 см
Амплитудно-цветовая гамма толщины
- | [7 empty] | Примечания:
0
+
171.4 м | 182.2 м

## 144 трубка
Амплитудно-цветовая развертка интервала |  | №144. Интервал, м : 1547.6 : 1558.4 (10.8 м)
4407128.6 кв.мм - общая площадь внутренней стенки колонны
84863.8 кв.мм (1.9%) площади подвержено коррозии
|  | Начальн. глубина м | Длина мм | Пло- щадь кв.мм | Max. потеря мет.,% | Кол-во деф. шт | Примеч.
|  | 1547.7925 | 144 | 14420 | 100 | 1
|  | 1547.9575 | 20 | 91 | 30 | 1
|  | 1548.205 | 42 | 437 | 24 | 1
|  | 1548.2875 | 48 | 276 | 33 | 2
|  | 1548.4 | 56 | 168 | 16 | 2
|  | 1548.695 | 138 | 536 | 38 | 4
|  | 1548.85 | 42 | 118 | 41 | 2
|  | 1549.05 | 110 | 354 | 20 | 4
|  | 1549.2025 | 40 | 94 | 20 | 2
|  | 1549.3375 | 10 | 82 | 16 | 1
|  | 1549.4775 | 6 | 82 | 11 | 1
|  | 1549.5575 | 150 | 567 | 38 | 5
|  | 1549.765 | 180 | 840 | 27 | 8
|  | 1550.02 | 238 | 16803 | 95 | 3
|  | 1550.395 | 84 | 5745 | 80 | 1
|  | 1550.61 | 22 | 193 | 32 | 2
|  | 1550.755 | 26 | 260 | 12 | 4
|  | 1550.875 | 174 | 1289 | 66 | 3
|  | 1551.215 | 428 | 2740 | 90 | 20
|  | 1551.87 | 160 | 772 | 64 | 8
|  | 1552.1275 | 94 | 531 | 38 | 5
|  | 1552.31 | 82 | 297 | 32 | 3
|  | 1552.465 | 408 | 2866 | 82 | 18
|  | 1553.0075 | 94 | 388 | 32 | 4
|  | 1553.165 | 46 | 380 | 37 | 6
|  | 1553.305 | 24 | 118 | 35 | 2
|  | 1553.435 | 88 | 1138 | 40 | 3
|  | 1553.58 | 114 | 1169 | 41 | 3
|  | 1553.735 | 66 | 337 | 35 | 3
|  | 1553.835 | 34 | 396 | 37 | 1
|  | 1553.9025 | 150 | 867 | 41 | 8
|  | 1554.14 | 116 | 748 | 29 | 7
|  | 1554.395 | 134 | 501 | 37 | 5
|  | 1554.6 | 14 | 88 | 17 | 1 |  |  |  | потеря
|  | 1554.7125 | 64 | 193 | 16 | 3 |  |  |  | металла
|  | 1554.9025 | 16 | 85 | 12 | 1 |  |  |  | 0%-59%
|  | 1555 | 70 | 248 | 12 | 3 |  |  |  | 60%-100%
|  | 1555.205 | 168 | 742 | 25 | 7
|  | 1555.455 | 274 | 1542 | 38 | 12
|  | 1555.8475 | 174 | 3697 | 58 | 7
|  | 1556.08 | 250 | 19720 | 75 | 1 |  | Суммарная потеря металла интервала по каналам
|  | 1556.2475 | 6 | 82 | 9 | 1
|  | 1556.4625 | 8 | 82 | 16 | 1 |  | Параметры муфтового соединения (1547.6 м)
|  | 1556.66 | 62 | 361 | 33 | 2
|  | 1556.79 | 96 | 1050 | 29 | 4 |  | Длина муфты: | 24.3 см
|  | 1557.2575 | 8 | 82 | 12 | 1 |  | Межтрубный зазор: | 2.5 см
Амплитудно-цветовая гамма толщины |  | 1557.35 | 12 | 83 | 20 | 1
- |  | 1557.4475 | 32 | 171 | 17 | 2 |  | Примечания:
|  | 1557.58 | 46 | 243 | 30 | 1
|  | 1557.7125 | 22 | 83 | 12 | 1
0 |  | 1557.7925 | 84 | 251 | 25 | 3
|  | 1557.96 | 28 | 213 | 29 | 2
|  | 1558.2 | 40 | 218 | 33 | 2
+
1547.6 м | 1558.4 м